## Sheet1
Blast Furnace Calculation
Kejiang Li of USTB, Contact: likejiang@ustb.edu.cn
第一部分：原始数据
1. 原燃料消耗及其平均成分
| 名称 | 湿料消耗/(t/t) | 水分/% | 干料消耗/(kg/t) | Fe2O3 | FeO | FeS2 | FeS | MnO2 | MnO | P2O5 | SiO2 | Al2O3 | CaO | MgO | TiO2 | V2O5 | CO2 | H2O化 | C全 | S | H | N | O | 合计
| 焦炭 |  |  | 384.869 |  | 0.4 |  |  |  |  | 0.02 | 7.58 | 3.14 | 0.8 | 0.2 |  |  |  |  | 85.14286 | 0.7 | 1.22 | 0.8 |  | 100.0029
| 煤粉 |  |  | 154.8865 |  | 0.2 |  |  |  |  | 0.03 | 5.27 | 6.77 | 0.93 | 0.23 |  |  |  |  | 70.27 | 0.5 | 4.92 | 3.41 | 7.47 | 100
| 烧结矿 |  |  | 1171.269 | 65.2054 | 9.08 |  |  |  | 0.61 | 0.167871 | 7.6 | 0.54 | 12.81 | 2.92 | 0.49 | 0.537 |  |  |  | 0.037 |  |  |  | 99.99727
| 球团矿 |  |  | 490.2126 | 86.6433 | 0.6091566 |  | 0.008 |  | 2.099 | 0.0695651 | 5.35241 | 2.167342 | 2.350361 | 0.5535443 | 0.1245301 |  |  |  |  | 0.01859524 |  |  |  | 99.9958
| 块矿 |  |  | 83.04687 | 86.1 | 0.88 | [5 empty] | 6.201667 | 4.421111 | 1.397778 | 1.0025 | [9 empty] | 100.0031
| 锰矿 | [23 empty] | 0
| 萤石 | [23 empty] | 0
2.生铁产量及成分
| 产量 | Fe | C | Si | Mn | P | S | Ti | V | sum
| 1000 | 94.49442 | 4.53 | 0.49 | 0.2132197 | 0.1074369 | 0.01859239 | 0.0755173 | 0.07081055 | 100
3.炉渣产量及消耗量
| 产量/(kg/t) | SiO2 | Al2O3 | CaO | MgO | MnO | FeO | TiO2 | V2O5 | S/2 | sum
| 415.8106 | 35.59 | 9.41 | 39.73 | 8.55 | 1.73 | 0.61 | 1.08 | 2.82 | 0.48 | 100
| 报表中实际渣量： | 396kg/t
4.炉尘产量及消耗量
| 产量/(kg/t) | Fe2O3 | FeO | MnO | CaO | MgO | SiO2 | Al2O3 | P2O3 | C | CO2 | sum
| 25.5 | 47.03 | 6.82 | 0.24 | 8 | 3.3 | 9.87 | 2.62 | 0.25 | 20.25 | 1.62 | 100
5.煤气产量及消耗量
| 产量/(Nm3/t) | CO2 | CO | H2 | CH4 | N2 | sum | CO2/(CO2+CO)
|  | 16.4 | 26.83754 | 2.64 | 0.3 | 53.82246 | 100 | 37.93
6.冶炼条件
| 富氧率 | 1.7 | % | 风温 | 1167 | ℃
| 鼓风湿度 | 0.01488 | 1 | 利用系数 | 2.375 | T/(m3.d)
| 高温区氢利用率 | 0.45
| 鼓风中O2 | 0.2313152
| 鼓风中H2O | 0.01488
| 鼓风中N2 | 0.7538048
第二部分：计算部分
1. 每吨生铁消耗的干料和炉料带入的水分
| 炉料 | 湿料消耗/Kg/t | 水分/% | (物理水)/kg/t | 干料消耗/Kg/t | 水分/% | (化学水)/Kg/t | 总水分量/Kg/t
| 焦炭 | 0 | 0 | 0 | 384.869 | 0 | 0 | 0
| 煤粉 | 0 | 0 | 0 | 154.8865 | 0 | 0 | 0
| 烧结矿 | 0 | 0 | 0 | 1171.269 | 0 | 0 | 0
| 球团矿 | 0 | 0 | 0 | 490.2126 | 0 | 0 | 0
| 块矿 |  |  |  | 83.04687
| 锰矿 | 0 |  |  | 0
| 萤石 | 0 |  |  | 0
| 合计 |  |  | 0 |  |  |  | 0
2.造渣氧化物平衡和渣量
| 渣量 | 415.8106
| 物料 |  | 干料消耗/kg | SiO2/kg | CaO/kg | Al2O3/kg | MgO/kg
| 收入项 | 焦炭 | 384.869 | 29.1730702 | 3.078952 | 12.0848866 | 0.769738
|  | 煤粉 | 154.8865 | 8.162521 | 1.440445 | 10.48582 | 0.3562391
|  | 烧结矿 | 1171.269 | 89.01645 | 150.0396 | 6.324853 | 34.20106
|  | 球团矿 | 490.2126 | 26.23819 | 11.52177 | 10.62458 | 2.713544
|  | 块矿 | 83.04687 | 5.15029 | 1.160811 | 3.671594 | 0.8325449
|  | 锰矿 | 0 | 0 | 0 | 0 | 0
|  | 萤石 | 0 | 0 | 0 | 0 | 0
|  | 合计 |  | 157.7405 | 167.2415 | 43.19174 | 38.87312
| 支出项 | 生铁 | 1000 | 10.5
回收铁
|  | 炉渣 | 415.8106 | 147.987 | 165.2015 | 39.12777 | 35.5518
|  | 炉尘 | 25.5 | 2.51685 | 2.04 | 0.6681 | 0.8415
|  | 合计 | 1441.311 | 161.0038 | 167.2415 | 39.79587 | 36.3933
| 误差 |  |  | -2.069% | 0% | 7.862% | 6.379%
3.生铁中Fe,Mn,S,P等元素的平衡及渣铁分配比和回收率
| Lfe | 0.002087732 |  | LMn | 0.0008639592 |  | Ls | 21.46998
| 物料 |  | 干料消耗 | Fe | Mn | S | P
| 收入项 | 焦炭 | 384.869 | 1.19737 | 0 | 2.694083 | 0.03360828
|  | 煤粉 | 154.8865 | 0.2409346 | 0 | 0.7744327 | 0.02028796
|  | 烧结矿 | 1171.269 | 617.3291 | 4.51679 | 0.4333695 | 0.8584907
|  | 球团矿 | 490.2126 | 299.663 | 6.504896 | 0.09115621 | 0.1488947
|  | 块矿 | 83.04687 | 50.62076 | 0 | 0 | 0
|  | 锰矿 | 0 | 0 | 0 | 0 | 0
|  | 萤石 | 0 | 0 | 0 | 0 | 0
|  | 合计 |  | 969.0511 | 11.02169 | 3.993041 | 1.061282
| 支出项 | 生铁 | 1000 | 944.9442 | 2.132197 | 0.1859239 | 1.074369
|  | 回收铁 | 0
|  | 炉渣 | 415.8106 | 1.97279 | 5.572447 | 3.991781
|  | 炉尘 | 25.5 | 9.747488 | 3.366
|  | 合计 | 1441.311 | 956.6645 | 11.07064 | 4.177705 | 1.074369
| 误差 |  |  | 1.278% | -0.4442% | -4.625% | -1.233%
4.煤气量和风量计算 <注：需要用到报表中的焦比
| （1）入炉总碳量（元素碳） |  | 436.5272 | kg/t
| （2）铁水中渗碳 |  | 45.3 | kg/t
| （3）炉尘带走碳 |  | 5.276414 | kg/t
6.856
| C气化 |  | 385.9508 | kg/t
| V煤气 |  | 1654.759 | Nm3/t | （煤气量只能计算） | 1.866667
| (1)焦炭带入氧量（能与C反应） |  | 0.3421058 | kg/t
| （2）煤粉带入氧量（能与C反应） |  | 11.63886 | kg/t
| （3）烧结矿带入氧量（能与C反应） |  | 254.3629 | kg/t
| （4）球团矿带入氧量（能与C反应） |  | 130.4033 | kg/t |  | 384.7662
| (5)块矿带入氧量 |  | 21.61341 | kg/t |  | 406.3796
| (6)合金元素氧残留W(O)Si,Mn,P,S |  | 9.602448 | kg/t
| （7）炉渣带走 |  | 1.97279 | kg/t
| （8）炉尘带走 |  | 4.29849 | kg/t |  | 61.488 | 253.1044
| 炉料带入总氧量 |  | 421.6917 | kg/t | 409.88 |  | 1205.259
410.0528
| （1）煤气需要氧量（碳燃烧） |  | 466.6218 | Nm3/t | 478.5324
| (2)炉料中H需氧量 |  | 68.96859 | Nm3/t
| 需要从鼓风中来的氧量 |  | 240.4062 | Nm3/t
| 鼓风(湿风)中氧气浓度 |  | 0.2313152
| V鼓风(湿风) |  | 1039.301 | Nm3/t | <-->报表中的风量： | 1222.46 m3/t
| 鼓风(湿风)比重 |  | 1.284663 | kg/Nm3
| 鼓风重量 |  | 1335.152 | kg/t
| 煤气比重 |  | 1.334893 | kg/Nm3
| 煤气重量 |  | 2208.926 | kg
| 还原生成H2O进入煤气 |  | 110.8424 | kg | 不知是否正确
生产高炉物料平衡表
| 收 入 项 |  | 支 出 项 |  |  | 1kg C | 1.866667
| 名 称 | kg/t铁 | 名 称 | kg/t铁
| 烧结矿 | 1171.269 | 生 铁 | 1000 |  | CO2 | CO
| 球团矿 | 490.2126 | 炉 渣 | 415.8106 |  | 18.18 | 23.7
| 块矿 | 83.04687 | 煤 气 (干) | 2208.926
| 焦炭 | 384.869 | 煤气中水分 | 110.8424
| 喷吹煤粉 | 154.8865 | 炉 尘 | 25.5 |  |  | 0.9333333
| 鼓 风 | 1335.152 | 总 计 | 3761.079
| 总 计 | 3619.436
| 绝对误差 | -141.6429 | 相对误差 | -3.913%
------------------------
第三部分：炼铁焦比联合计算法--那树人方法<注：也需要用到报表中的焦比，不怎么科学
（1）渣量系数ui及已知项U1的计算
| 原料 | 渣量系数 |  | 用量
| 焦炭 | 0.1172 | kg/kg | 384.869 | kg
| 煤粉 | 0.132 | kg/kg | 154.8865 | kg
| 烧结矿 | 0.2387 | kg/kg | 1171.269 | kg
| 球团矿 | 0.1042366 | kg/kg | 490.2126 | kg
| 块矿 | 0.1302306 | kg/kg | 83.04687 | kg
| 锰矿 | 0 | kg/kg | 0 | kg
| 萤石 | 0 | kg/kg | 0 | kg
| 生铁渗碳 | 45.3 | kg
| 炉尘带走碳 | 5.16375 | kg
| 合金元素还原耗碳Cda | 9.398129 | kg
| 已知项渣量U1 | 358.9695 | kg
（2）煤粉中还原氢量的计算
| 喷吹煤粉带入碳量Cb,M | 108.8388 | kg
| 鼓风中O2量(O2)b | 0.23074352 |  |  |  | 293.027 | 1318.19 | 0.222295
| 燃烧1kg碳需风量Vb | 4.044895 | m3/kgC
| 燃烧1kg碳由鼓风带入氢量VH2' | 0.001209135 | kmol/kgC
| 喷吹煤粉带入还原氢量H2.r(M) | 2.631831 | kmol
计算温度
（3）高温区每千克风口碳的综合热量 | [13 empty] | 1440 | K
| 高温区1kg风口C热量qc.h | 2504.387 | kcal/kgC | [5 empty] | Cp= | a | + | b | *T | 比热 | [5 empty] | 干空气
| 焦炭因其灰分成渣的自身耗热qk | 28.90671 | kcal/kgC | [5 empty] | CO2 | 44.14 | + | 0.00904 | *T | 59.37915792 | kJ/mol | 2650.855 | kJ/m3 | 633.5696 | kcal/m3
| 1kg风口C鼓风带入氢还原耗热 | 8.004472 | kcal/kgC | [5 empty] | N2 | 27.87 | + | 0.00428 | *T | 36.07500344 | kJ/mol | 1610.491225 | kJ/m3 | 384.9166 | kcal/m3 | 0.79 | 304.0841
| 1kg焦炭提供给高温区综合热量q | 2467.476 | kcal/kgC | [5 empty] | H2 | 27.28 | + | 0.00326 | *T | 34.38897748 | kJ/mol | 1535.222 | kJ/m3 | 366.9269 | kcal/m3
[9 empty] | CO | 28.41 | + | 0.0041 | *T | 36.5130518 | kJ/mol | 1630.047 | kJ/m3 | 389.5906 | kcal/m3
（4）高温区已知项的热耗 | [8 empty] | H2O | 29.9706 | + | 0.0107008 | *T | 44.84588 | kJ/mol | 2002.048 | kJ/m3 | 478.501 | kcal/m3
| Qhdl | 446669.6 | kcal | [5 empty] | O2 | 29.96 | + | 0.004184 | *T | 38.36651 | kJ/mol | 1712.791 | kJ/m3 | 409.3668 | kcal/m3 | 0.21 | 85.96703
[21 empty] | 390.0512 |  | kJ/m3
（5）列解联立方程 | [13 empty] | 计算温度
| 1）热平衡方程 | q | ×Cb.k | - | (3030+qk) | ×CdFe | = | Qhdl | - | Cb.M×qc.h |  |  |  | 1223 | K
|  | 2467.476 | ×Cb.k | - | 3058.907 | ×CdFe | = | 446669.6 | - | 272574.4 | = | 174095.2 |  | 比热 | [5 empty] | 干空气
[14 empty] | 47.188801 | kJ/mol | 2106.643 | kJ/m3 | 503.4997 | kcal/m3
[14 empty] | 28.7905695 | kJ/mol | 1285.293 | kJ/m3 | 307.1925 | kcal/m3 | 0.79 | 242.682
| 矿石带入氧量 | OA1 | 398.4664 | kg | [9 empty] | 27.52728775 | kJ/mol | 1228.897 | kJ/m3 | 293.7134 | kcal/m3
|  | OA2 | 273.6687 | kg | [9 empty] | 29.16344625 | kJ/mol | 1301.94 | kJ/m3 | 311.171 | kcal/m3
[14 empty] | 35.25041652 | kJ/mol | 1573.679 | kJ/m3 | 376.1184 | kcal/m3
| 2)高温区碳氧平衡方程 | (1/(12*3.237)+VH2') | ×Cb.k | + | 4.237/(12*3.237) | ×CdFe | = | OA2/16 | - | (Cb.M+Cda)/(12*3.237) | - | H2rM |  | 30.6562871 | kJ/mol | 1368.584 | kJ/m3 | 327.0995 | kcal/m3 | 0.21 | 68.69089
|  | 0.02695314 | ×Cb.k | + | 0.1090773 | ×CdFe | = | 17.10429 | - | 3.043891 | - | 2.631831 | [8 empty] | 311.3729 |  | kJ/m3
[7 empty] | = | 11.42857
|  | 2467.476 | ×Cb.k | - | 3058.907 | ×CdFe | = | 174095.2
|  | 0.02695314 | ×Cb.k | + | 0.1090773 | ×CdFe | = | 11.42857
|  | 1 | ×Cb.k | - | 1.239691 | ×CdFe | = | 70.55598
|  | 1 | ×Cb.k | + | 4.046926 | ×CdFe | = | 424.0164
[6 empty] | CdFe | = | 66.85947 | kg
[6 empty] | Cb.k | = | 153.4411 | kg
| 此时的焦比为 | 322.985 | kg |  | 实际焦比 |  |  | 差值
| 考虑炉尘损失焦比为 | 329.0498 | kg | <---> | 413.14 | kg |  | 84.0902 | kg
| 最低的燃料比为： | 329.0498 | kg
（6）碱度校核、溶剂用量及追加焦比计算
| 进渣中的CaO | 164.0407 | kg
| 进渣中的SiO2 | 139.5734 | kg |  | 实际碱度
| 炉渣碱度R | 1.175301 |  |  | 1.116325
原料中有锰矿和萤石，应该会增加焦比，具体计算还有待讨论！
（7）直接还原度与煤气利用率的计算
| rd= | (16*CdFe)/(12*OA2) |  | = | 0.3257441
| rc= | (16*CdFe)/(12*OA1) |  | = | 0.2237226
| C氧化 | 338.5374 | kg
| 煤气利用率ηCO | 67.87%
有些问题，都偏高
| 最低的理论焦比为 | 329.0498 | kg | <--> | 报表中的焦比为 | 384.869 | kg
| 最低的理论燃料比为 | 483.9363 | kg | <--> | 报表中的燃料比为 | 539.7555 | kg
| 最低的综合焦比为 | 445.2147 | kg | <--> | 报表中的综合焦比为 | 501.0339 | kg
第四部分：直接还原度--碳消耗图解法——炼铁学教科书
（1）作为还原剂消耗的碳素
| 直接还原： | FeO | + | C | = | Fe | + | CO |  |  |  | w(Cd)= | 12/56×w(Fe)× | rd
| 间接还原： | FeO | + | nCO | = | Fe | + | (n-1)CO | + | CO2 |  | w(Ci)= | n×12/56×w(Fe)× | (1-rd)
过剩系数n随温度关系
|  | 温度/℃ | 700 | 800 | 900 | 1000 | 1100 | 1200
|  | 过剩系数n | 2.5 | 2.88 | 3.17 | 3.52 | 3.82 | 4.12
温度为1200℃的情况：
|  | rd | 0 | 0.1 | 0.2 | 0.3 | 0.4 | 0.5 | 0.6 | 0.7 | 0.8 | 0.9 | 1
|  | w(Cd) | 0 | 0.02142857 | 0.04285714 | 0.06428571 | 0.08571429 | 0.1071429 | 0.1285714 | 0.15 | 0.1714286 | 0.1928571 | 0.2142857
|  | w(Ci) | 0.8828571 | 0.7945714 | 0.7062857 | 0.618 | 0.5297143 | 0.4414286 | 0.3531429 | 0.2648571 | 0.1765714 | 0.08828571 | 0
（2）求解作为热量消耗的碳量
基本热工数据
| (1)碳素氧化C->CO | 9800 | kJ/kg C
| (2)CO->CO2 | 12650 | kJ/Nm3 | 10120 | kJ/kg
| (3)H2->H2O | 10800 | kJ/Nm3 | 13440 | kJ/kg
| C风口 | 302.9717 | kg |  | 报表中风量： | 1222.46 | m3/t
| CdSi,Mn,P,S,V等 | 9.398129 | kg
| 直接还原耗碳量CdFe | 73.581 | kg
| 间接还原的CO量 | 271.3805 | Nm3 | （煤气量也是由报表中焦比计算的）
| 间接还原的H2量 | 84.32298 | Nm4 |  | 4.9 | [9 empty] | 风温 | 1440 | K
[5 empty] | 54.88 |  |  | 1kgC需要鼓风 | 风中气体/mol | Cp= | a | + | b | *T | 所带热量 |  | 1kgC需要鼓风热量
[10 empty] | CO2 | 44.14 | + | 0.00904 | *T |  | kJ |  | kJ
| 用第二种法计算全炉热平衡 | [6 empty] | 0.1357824 | 41.13822392 | N2 | 27.87 | + | 0.00428 | *T | 1484061.6 | kJ | 4898.351 | kJ
| 1)风口前碳素燃烧放热 qC风 | 2969122.6 | kJ/t | [6 empty] | H2 | 27.28 | + | 0.00326 | *T | 0 | kJ | 0 | kJ
| 2)直接还原C氧化成CO qCd | 813195.5 | kJ/t | [6 empty] | CO | 28.41 | + | 0.0041 | *T | 0 | kJ | 0 | kJ
| 3）间接还原CO氧化成CO2 qiCO | 3432963.6 | kJ/t |  |  |  |  | 0.002680325 | 0.8120627 | H2O | 29.9706 | + | 0.0107008 | *T | 36417.67 | kJ | 120.2015 | kJ
| 4)间接还原H2氧化成H2O qiH2 | 910688.2 | kJ/t |  |  |  |  | 0.04166667 | 12.62382 | O2 | 29.96 | + | 0.004184 | *T | 484332 | kJ | 1598.604718 | kJ
| 5)鼓风带入物理热 q热风 | 2004811.2 | kJ/t | [11 empty] | 2004811.2 |  | 6617.157
| 总收入 | 10130781.1 | kJ/t
| 冶炼1kgFe需要的热量Q | 10721.04 | kJ/kgFe
| 风口前燃烧1kgC时热风带入的热量q风 | 6617.157 | kJ/KgC |  | 1kgC需要风量 | 4.034898 | Nm3/kgC
| A=(Q-5076)/(9800+q风) |  | = | 0.3438498
| B=(5076+0.215q风)/(9800+q风) |  | = | 0.3958474
| w(C热)= | A+Brd
|  | rd | 0 | 0.1 | 0.2 | 0.3 | 0.4 | 0.5 | 0.6 | 0.7 | 0.8 | 0.9 | 1
|  | w(Cd) | 0 | 0.02142857 | 0.04285714 | 0.06428571 | 0.08571429 | 0.1071429 | 0.1285714 | 0.15 | 0.1714286 | 0.1928571 | 0.2142857
|  | w(Ci) | 0.8828571 | 0.7945714 | 0.7062857 | 0.618 | 0.5297143 | 0.4414286 | 0.3531429 | 0.2648571 | 0.1765714 | 0.08828571 | 0
|  | w(C热) | 0.3438498 | 0.3834345 | 0.4230193 | 0.462604 | 0.5021888 | 0.5417735 | 0.5813582 | 0.620943 | 0.6605277 | 0.7001124 | 0.7396972
|  | w(C热)+f(Cfe+Cds…） | 0.4017348 | 0.4413196 | 0.4809043 | 0.520489 | 0.5600738 | 0.5996585 | 0.6392433 | 0.678828 | 0.7184127 | 0.7579975 | 0.7975822
|  | f(Cfe+Cds…)= | 0.05788503
| 方程组 |  | 解（需手工输入）
| y = -0.8829x + 0.8829 |  | x= | 0.4081489
| y = 0.3958x + 0.361 |  | y= | 0.5225453
| y = -0.8829x + 0.8829 |  | x= | 0.8046847
| y = 0.2143x |  | y= | 0.1724439
| 从图可知既满足能量消耗和还原剂消耗的最低直接还原度rd= | 0.4081489
| 最低的理论碳素消耗量为 | 548.4743 | kg | （已经加了渗碳和其它元素还原消耗）
| 最低的理论焦比为 | 516.3505 | kg | <--> | 报表中的焦比为 | 384.869 | kg
| 最低的理论燃料比为 | 671.237 | kg | <--> | 报表中的燃料比为 | 539.7555 | kg
| 最低的综合焦比为 | 632.5154 | kg | <--> | 报表中的综合焦比为 | 501.0339 | kg
报表中的数值都明显小于理论计算值，说明现场数据不真实，有弄虚作假的嫌疑
第五部分：Rist操作线方法计算理论焦比
（1）计算三种来源的氧求出纵坐标m(O)/m(Fe)
1)铁氧化物还原夺取的氧
| 铁氧化物中的O： | 380.8373 | kg
| 铁氧化物中的Fe: | 916.9671 | kg
| yA= | 1.45363
2)少量元素还原夺取的氧
| w(CdSi,Mn,P,S)： | 9.398129 | kg
| 铁水中的Fe: | 944.9442 | kg
| yf= | 0.04641325
3)风口前碳氧化夺取的氧
| w（C）风口： | 302.9717 | kg
| yb= | 1.496245
（2）计算煤气的m(O)/m(C)
| 煤气中的CO | 26.83754 | %
| 煤气中的CO2 | 16.4 | %
| xA= | 1.3793
（3）绘制高炉操作线
| x | 0 | 1.3793
| y | -1.542658 | 1.45363
| 单位Fe原子消耗C原子= | 2.172325 | 个
| 最低的理论碳素消耗量为 | 439.8698 | kg
| 最低的理论焦比为 | 388.7949 | kg | <--> | 报表中的焦比为 | 401.2394 | kg
| 最低的理论燃料比为 | 543.6814 | kg | <--> | 报表中的燃料比为 | 556.126 | kg
| 最低的综合焦比为 | 504.9598 | kg | <--> | 报表中的综合焦比为 | 517.4043 | kg

## Sheet3
名称 | 焦炭 | 煤粉 | 烧结矿 | 球团矿 | 锰矿 | 萤石
湿料消耗/(t/t) | 0.41 | 0.141 | 1.152 | 0.589 | 0.002 | 0.005
水分/% | 0 | 2.75 | / | / |  |  |  | Fe | 93.95
Fe2O3 |  |  | 64.31 | 83.06 |  |  |  | C | 4.95
FeO | 0.9 | 0.9 | 9.42 | 0.53 |  |  |  | Si | 0.2
FeS2 | [7 empty] | Mn | 0.23
FeS |  |  | 0.11 | 0.008 |  |  |  | P | 0.1
MnO2 | [7 empty] | S | 0.04
MnO |  |  | 0.24 | 0.306 |  |  |  | Ti | 0.19
P2O5 | 0.04 | 0.06 | 2.14 | 1.973 |  |  |  | V | 0.34
SiO2 | 6.78 | 5.27 | 6.11 | 7.13
Al2O3 | 4.5 | 6.77 | 2.76 | 1.91
CaO | 0.8 | 0.93 | 11.75 | 2.48
MgO | 0.2 | 0.23 | 3.12 | 2.63
CO2
H2O化
C全 | 84.58 | 70.27
S | 0.8 | 0.6 | 0.04 | 0.003
O |  | 7.27
H | 0.9 | 5
N | 0.5 | 2.7
SiO2 | 30.82 |  | Fe2O3 | 47.03 |  | CO2 | 18
Al2O3 | 14.1 |  | FeO | 6.82 |  | CO | 24.5
CaO | 34.99 |  | MnO | 0.12 |  | H2 | 3
MgO | 10.85 |  | CaO | 8 |  | CH4 | 0.5
MnO | 1.98 |  | MgO | 3.3 |  | N2 | 54
FeO | 0.2 |  | SiO2 | 9.87
TiO2 | 6.73 |  | Al2O3 | 2.62
V2O5 | 0.2 |  | P2O3 | 0.25
S/2 | 0.13 |  | C | 20.37
|  |  | CO2 | 1.62